## Munka1
Tulajdonság | Értékek
Rönkhossz | 10…20 m
Rönkátmérő | 0,9…1,5 m
Sűrűség | 0,68 g/cm³
Zsugorodás
Sugárirányban | 5,8 % | BÜKK
Húrirányban | 11,8 %
Keménység
Rostra merőleges | 34 MPa
Rosttal párhuzamos | 72 MPa
Merevség | 14000 MPa
Szilárdság
Nyomó | 62 MPa
Hajlító | 123 MPa
Nyíró | 8 MPa
Rönkhossz | 15…25 m | Tölgy
Rönkátmérő | 1,0…2,5 m
Sűrűség | 0,64 g/cm³
Zsugorodás
Sugárirányban | 4,3 %
Húrirányban | 8,9 %
Keménység
Rostra merőleges | 24,4 MPa
Rosttal párhuzamos | 47,1 MPa
Merevség | 13 200 MPa
Szilárdság
Nyomó | 61 MPa
Hajlító | 88 MPa
Nyíró | 11 MPa
Rönkhossz | 20…30 m | Mahagóni
Rönkátmérő | 0,6…1,5 m
Sűrűség | 0,52 g/cm³
Zsugorodás
Sugárirányban | 3,3 %
Húrirányban | 4,6 %
Keménység
Rostra merőleges | 18 MPa
Rosttal párhuzamos | 36 MPa
Merevség | 8,8 MPa
Szilárdság
Nyomó | 44 MPa
Hajlító | 83 MPa
Nyíró | 9,8 MPa
Rönkhossz | 8…12 m
Rönkátmérő | 1,0…2,5 m
Sűrűség | 0,64 g/cm³
Zsugorodás
Sugárirányban | 5,4 % | Dió
Húrirányban | 7,5 %
Keménység
Rostra merőleges | 35 MPa
Rosttal párhuzamos | 70 MPa
Merevség | 12700 MPa
Szilárdság
Nyomó | 72 MPa
Hajlító | 105 MPa
Nyíró | 8 MPa
Rönkhossz | 6…10 m
Rönkátmérő | 0,6…1,0 m
Sűrűség | 0,57 g/cm³
Zsugorodás
Sugárirányban | 5,0 % |  | Cseresznye
Húrirányban | 8,7 %
Keménység
Rostra merőleges | 31 MPa
Rosttal párhuzamos | 59 MPa
Merevség | 11100 MPa
Szilárdság
Nyomó | 49 MPa
Hajlító | 95 MPa
Nyíró | 15 MPa